## Sheet1
北京市市场监督管理局
儿童鞋类 商品质量抽查检验不合格商品名单
序号 | 样品 名称 | 标称生产企业 | 产地 | 标称商标 | 规格 | 生产日期或批号 | 等级 | 主要不合格项目或主要问题
1 | 花园鞋 | 夏季拖鞋制造商：晋江海天世纪鞋业有限公司/授权商：金华市鼎龙工艺品有限公司 | 福建泉州 | 大头儿子和小头爸爸 | 150MM 140MM | DT-266 | 合格品 | 邻苯二甲酸酯
2 | 童鞋 | 泉州市哈迈隆体育用品有限公司 | 河北 | WUZHIHU五趾狐® | 220（2.0）34 | WZH-09 | 合格品 | 标识、邻苯二甲酸酯
3 | 未标注 | 制造商：温州市洲冠鞋业有限公司/制造商：福建省酷丁儿童用品有限公司/酷丁（中国）有限公司 | 温州市 | 酷丁 | 29(195)一型半 30(200)一型半 | 1120 | 合格品 | 标识、帮带拉出强度、外底硬度、耐磨性能
4 | 童鞋 | 生产商：浙江前方鞋业有限公司/浙江巴布豆儿童用品有限公司/深圳市巴布豆体育用品有限公司总经销 | 浙江 | 巴布豆 | 26/180mm一型半 27/185mm一型半 | TW822811 | 合格品 | 外底硬度
5 | 中童框子鞋 | 晋江市大黄蜂体育用品有限公司 | 福建晋江 | 大黄蜂® | 220（2.0）34 210（2.0）32 | 178218191 | 合格品 | 邻苯二甲酸酯
6 | 童鞋 | 台州市新大新鞋业有限公司 | 浙江省 | 新大新童鞋 | 32 33 | A839 | 未标注 | 耐磨性能、邻苯二甲酸酯
7 | 巴布豆时尚男童皮鞋 | 生产商：温州市晓村鸽鞋业有限公司/总经销：琪尔特股份有限公司/授权商：巴布豆（中国）儿童用品有限公司 | 温州市 | 巴布豆 BOBDOG | 28/190 26/180 | 11373131552 | 合格品 | 标识、耐磨性能
8 | 小童单鞋 | 浙江巴布豆儿童用品有限公司 | 浙江，温州 | DOBOYG | 180/26 二型 195/29 二型 | 8C3761 | 合格品 | 外底耐磨性能
9 | 女童鞋/儿童时装鞋 | 台州美百鞋业有限公司 | 浙江温岭 |  | 156（1.5）24# 161 (1.5) 25# 25/175 24/170 | C-813 | 合格品 | 重金属总量（铅）
10 | 儿童休闲鞋 | 开心米奇儿童用品有限公司 | 福建省泉州市 | 开心米奇 | 28 190（2）型 29 195（2）型 | F301833401 | 合格品 | 外底耐磨性能
11 | 婴幼童单层网鞋 | 开心米奇儿童用品有限公司 | 福建省泉州市 | 开心米奇 | 22 160（2）型 24 170（2）型 | F307822497 | 合格品 | 邻苯二甲酸酯
12 | 儿童休闲鞋 | 永高人儿童用品有限公司 | 福建泉州 | 永高人 | 25/175/1.0 27/185/1.0 | Q82502-38 | 合格品 | 外底耐磨性能
13 | 儿童休闲鞋 | 永高人儿童用品有限公司 | 福建泉州 | 永高人 | （155/1.0）21 （160/1.0）22 （170/1.0）24 | Q81126-04 | 合格品 | 甲醛
14 | 婴童鞋 | 企业名称：浙江同心妇幼产品发展有限公司（总经销） | 福建晋江 | Ginoble基诺浦 | 8（160mm) 二型 9（168mm/170mm) 二型 | TXG372 | 合格品 | 甲醛
15 | 童鞋 | 浙江前方鞋业有限公司 | 浙江浦江 | 小叮 | 33/215mm一型半 32/210mm一型半 | DW833036 | 合格品 | 耐磨性能