## Sheet3
北京市市场监督管理局
流通领域电线电缆类产品质量抽检不合格且被声称假冒风险提示名单
序号 | 样品名称 | 抽检场所 | 标称生产企业 | 标称产地 | 标称商标 | 标称规格 | 标称型号 | 标称生产日期或批号 | 主要不合格项目 或主要问题 | 样品被以下企业声称为 假冒商品
1 | 铜芯聚氯乙烯护套电线 | 北京安顺满盈五金建材装饰部 | 北京昆仑山电线电缆有限公司 | 北京 | 圣山（含图形） | 2×1.5mm² | ZR-RVV | 2018.11.09 | 标志；导体电阻；护套失重 | 北京昆仑山电线电缆有限公司
2 | 未标注 | 北京东辰缝纫设备经营部 | 昆仑重缆电线电缆（北京）有限公司 | 北京 | 昆仑重缆 | 2×4 | ZR-RVV | 2018年11月23日 | 绝缘最薄处厚度；护套平均厚度；护套最薄处厚度；导体电阻 | 昆仑重缆电线电缆（北京）有限公司
3 | 聚氯乙烯绝缘电线（电缆） | 北京宁盛远博五金机电经营部 | 北京昆仑兴业电线电缆有限公司 | 北京 | 兴雨牌（含图形） | 3×0.75mm² | ZR-RVV | 2019年2月28日 | 标志；导体电阻；绝缘老化前抗张强度中间值；绝缘老化后断裂伸长率中间值；绝缘老化前后抗张强度变化率；绝缘老化前后断裂伸长率变化率；护套老化前抗张强度中间值；护套老化后断裂伸长率中间值；护套老化前后抗张强度变化率；护套老化前后断裂伸长率变化率；绝缘失重；护套失重 | 北京昆仑兴业电线电缆有限公司
4 | 阻燃聚氯乙烯绝缘无护套电线电缆 | 北京市大兴县采商建国五金日杂综合门市部 | 天津市小猫线缆股份有限公司 | 天津 | 津猫（含图形） | 1.5mm² | ZC-BV | 2018-09-21 | 导体电阻；绝缘失重 | 天津市小猫线缆股份有限公司
5 | 聚氯乙烯绝缘电线（电缆） | 北京友英五金商店 | 北京昆仑兴业电线电缆有限公司 | 北京 | 兴雨牌（含图形） | 2×2.5mm² | ZR-RVV | 2019-03-29 | 标志；导体电阻 | 北京昆仑兴业电线电缆有限公司